## Reporte Laboratorio
LABORATORIO QUIMICO
REPORTE DE ANÁLISIS QUIMICO
Fecha: | Cliente: |  | Muestras:
2021-04-03 | Mina |  | 14
GC- 38357
DETALLE DE ORDEN |  |  | TIPO DE PREPARACIÓN
Tipo de Muestra: | Mineral de Mina |  | Código | Descripción
Orden: | GC- 38357
Código de envío | SMG21-0342
Cliente: | Mina
Numero de Muestras: | 14
Fecha de Recepcion: | 2021-04-02 13:10 |  | Código | Descripción
Fecha de Reporte : | 2021-04-03 |  | Fa+AA < 10 gr/ton | Ensaye al fuego + AA
Reporte Gravimetria: | 2021-04-03 |  | FA+Grav >10gr/ton | Ensaye al fuego + Gravim
PARA:
Nombre:
Email:
CC:
CC:
CC:
CC:
NOTAS:
Este es el informe final y reemplaza cualquier informe preliminar con este número de certificado. Todas las páginas de este informe se han comprobado y aprobado para su liberación.
Elemento | Au | D | Au
Unidad | gr/ton |  | gr/ton
Método | FA+AA |  | FA+Grav
Limite Detec. (ppm) | 0.02 |  | 0.2
Blanco | <0.02
STD (0.556) | 0.59 | [7 empty] | Ç
STD (2.670) | 2.85
STD (8.671) | 8.95
RM207884 | 50.2 |  | 40.52
RM207885 | 21.21 |  | 19.44
RM207886 | 3.75
RM207887 | 2.9
RM207888 | -0.08 |  |  | BLG
RM207889 | 1.1
RM207890 | 4.02
RM207891 | 7.34
RM207892 | 0.63 | 0.73
RM207893 | 3.3 | 2.92 | 2.71 | STD#GM0357 | 3.21 | -2.804% | 9.034% | 15.58%
RM207894 | 1.27
RM207895 | 15.75 |  | 34.52 | 40.44
RM207896 | 91.9 |  | 99.92
RM207897 | 1.17
Formulas:
Cliente: = [Cliente:, row above]
Note on E62: RG GRAV