## Reporte Laboratorio
LABORATORIO QUIMICO
REPORTE DE ANALISIS QUIMICO
| Fecha: | Cliente: |  | Muestras:
| 2021-03-26 12:20 | Pequeña Mineria |  | 22
GC-38131
| DETALLE DE ORDEN |  |  | TIPO DE PREPARACION
| Tipo de Muestra: | Mineral de Mina |  | Codigo | Descripcion
| Orden: | GC-38131
| Codigo de envio | GCGPM21-073
| Cliente: | Pequeña Mineria
| Numero de Muestras: | 22
| Fecha de Recepción: | 2021-03-25 17:00 |  | Codigo | Descripcion
| Fecha de Reporte: | 2021-03-26 12:20 |  | Fa+AA < 10 gr/ton | Ensaye al fuego + AA
|  |  |  | FA+Grav >10gr/ton | Ensaye al fuego + Gravim
PARA:
| Nombre: |  |  | FIRMA
Email:
| CC: |  |  | Oscar Ortega
| CC: |  |  | Gerentre de Laboratorio
CC:
CC:
NOTAS:
Este es el informe final y reemplaza cualquier informe preliminar con este número de certificado. Todas las páginas de este informe se han comprobado y apoved para su liberación
| Elemento | Au | Au
| Unidad | gr/ton | gr/ton
| Metodo | FA+AA | FA+Grav
| Limite Detec. (ppm) | 0.02 | 0.2
| Blanco | <0.02
| STD (0.556) | 0.57
| STD (2.670) | 2.75
| STD (8.671) | 8.67
1 | 2041173 | 21.24
2 | 2041174 | 1.19
3 | 2094580 | 0.17
4 | 2094878 | 1.77
5 | 2094879 | 1.38 | 1.3
6 | 2094880 | 199.84
7 | 2094881 | 23.6
8 | 2094882 | 85.3
9 | 2094883 | 58.1
10 | 2094884 | 78.9
11 | 2094885 | 96.86
12 | 2094781 | 15.91
13 | 2094782 | 1.18
14 | 2094783 | 37.4
15 | 2094784 | 2.66
16 | 2094785 | 11.16
17 | 2094761 | 5.16
18 | 2094786 | 0.92 | 1.15
19 | 2094787 | 10.59
20 | 2094788 | 8.41
21 | 2094789 | 3.11
22 | 2094790 | 4.05